## Material_database
ID | name | french_name | color | rugosity_age | FixedTemp[degC] | alb | alb_source | em | em_source | Cv | Cv_source | lambd | lambd_source | ep | kc | CR | CR_source | CBS | CBS_source | Artificial | database_version | comments
AS1 | Asphalt with stone aggregate | Asphalte | Black/grey | new | 0 | 0.05 | Mona Hammami ("Ville blanche") Indicateurs pour l'analyse de la contribution d'un projet urbain à l'îlot de chaleur, 2010, Khaled Guide de recommendation pour lutter contre l'effet d'îlot de chaleur urbain à destination des collectivités territoriales, 2012, Ademe, Ile de France | 0.95 | Quantifying how landscape composition and configuration affect urban land surface temperatures using machine learning and neutral landscapes, 2019, Osborne Alvares-Sanches Table of Emissivity of various surfaces, Transmetra | 2251000 |  | 0.74 | Indicateurs pour l'analyse de la contribution d'un projet urbain à l'îlot de chaleur, 2010, Khaled | 0.2 | 0 | 0.95 | Wiki Egis | 0 | ADEME & Berlin city (+tree correction) | 1 | 2
AS2 | Asphalt with stone aggregate | Asphalte | Grey/white | new | 0 | 0.4 | Variante du matériau | 0.95 | Quantifying how landscape composition and configuration affect urban land surface temperatures using machine learning and neutral landscapes, 2019, Osborne Alvares-Sanches Table of Emissivity of various surfaces, Transmetra | 2214000 |  | 0.74 | Indicateurs pour l'analyse de la contribution d'un projet urbain à l'îlot de chaleur, 2010, Khaled | 0.2 | 0 | 0.95 | Wiki Egis | 0 | ADEME & Berlin city (+tree correction) | 1 | 2
AS3 | Asphalt with stone aggregate | Asphalte | Grey | rough/used | 0 | 0.38 | Guide de recommendation pour lutter contre l'effet d'îlot de chaleur urbain à destination des collectivités territoriales, 2012, Ademe, Ile de France | 0.95 | Quantifying how landscape composition and configuration affect urban land surface temperatures using machine learning and neutral landscapes, 2019, Osborne Alvares-Sanches Table of Emissivity of various surfaces, Transmetra Part principe que l'émissivité est la même | 2348300 |  | 0.74 | Indicateurs pour l'analyse de la contribution d'un projet urbain à l'îlot de chaleur, 2010, Khaled | 0.2 | 0 | 0.95 | Wiki Egis | 0 | ADEME & Berlin city (+tree correction) | 1 | 2
CC1 | Cavernous Concrete | Béton caverneux | Grey | rough | 0 | 0.3 | Anthony Vajou Indicateurs pour l'analyse de la contribution d'un projet urbain à l'îlot de chaleur, 2010, Khaled | 0.94 | Quantifying how landscape composition and configuration affect urban land surface temperatures using machine learning and neutral landscapes, 2019, Osborne Alvares-Sanches Table of Emissivity of various surfaces, Transmetra | 1729000 |  | 2 | Basé sur béton armé Masse Volumique et conductivité thermique des principaux matériaux de construction, Espace pour Ingenieur (EPI.com) / Indicateurs pour l'analyse de la contribution d'un projet urbain à l'îlot de chaleur, 2010, Khaled | 0.2 | 0 | 0.7 | Wiki Egis | 0 | ADEME & Berlin city (+tree correction) | 1 | 2
CC2 | Swept finish concrete | Béton finition balayée beige | Beige |  | 0 | 0.4 | Variante du matériau | 0.94 | Quantifying how landscape composition and configuration affect urban land surface temperatures using machine learning and neutral landscapes, 2019, Osborne Alvares-Sanches Table of Emissivity of various surfaces, Transmetra | 2083000 | Cenk Tezimel, 2003 _ sciencedirect.com | 2 | Basé sur dalle béton Masse Volumique et conductivité thermique des principaux matériaux de construction, Espace pour Ingenieur (EPI.com) | 0.2 | 0 | 0.95 | Wiki Egis | 0 | ADEME & Berlin city (+tree correction) | 1 | 2
CC3 | Swept finish concrete | Béton finition balayée gris clair | Grey/white |  | 0 | 0.45 | Variante du matériau | 0.94 | Quantifying how landscape composition and configuration affect urban land surface temperatures using machine learning and neutral landscapes, 2019, Osborne Alvares-Sanches Table of Emissivity of various surfaces, Transmetra | 2083000 | Cenk Tezimel, 2003 _ sciencedirect.com | 2 | Basé sur dalle béton Masse Volumique et conductivité thermique des principaux matériaux de construction, Espace pour Ingenieur (EPI.com) | 0.2 | 0 | 0.95 | Wiki Egis | 0 | ADEME & Berlin city (+tree correction) | 1 | 2
CC4 | Desactivated concrete | Béton désactivé | Grey/dark |  | 0 | 0.2 | Anthony Vajou | 0.94 | Quantifying how landscape composition and configuration affect urban land surface temperatures using machine learning and neutral landscapes, 2019, Osborne Alvares-Sanches Table of Emissivity of various surfaces, Transmetra | 2083000 | Cenk Tezimel, 2003 _ sciencedirect.com | 2 | Basé sur dalle béton Masse Volumique et conductivité thermique des principaux matériaux de construction, Espace pour Ingenieur (EPI.com) | 0.2 | 0 | 0.95 | Wiki Egis | 0 | ADEME & Berlin city (+tree correction) | 1 | 2
CC5 | Bitominous mix | Enrobé bitumineux noir | Black/grey |  | 0 | 0.15 | Lutte contre les îlots de chaleurs Urbains, 2010, Grand Lyon Anthony Vajou | 0.94 | Quantifying how landscape composition and configuration affect urban land surface temperatures using machine learning and neutral landscapes, 2019, Osborne Alvares-Sanches Table of Emissivity of various surfaces, Transmetra | 2083000 | Cenk Tezimel, 2003 _ sciencedirect.com | 2 | Basé sur béton armé : Masse Volumique et conductivité thermique des principaux matériaux de construction, Espace pour Ingenieur (EPI.com) | 0.2 | 0 | 0.95 | Wiki Egis | 0 | ADEME & Berlin city (+tree correction) | 1 | 2
CC6 | Bitominous mix | Enrobé bitumineux rouge/brun | Red |  | 0 | 0.31 | Variante du matériau | 0.94 | Quantifying how landscape composition and configuration affect urban land surface temperatures using machine learning and neutral landscapes, 2019, Osborne Alvares-Sanches Table of Emissivity of various surfaces, Transmetra | 2083000 | Cenk Tezimel, 2003 _ sciencedirect.com | 2 | Basé sur béton armé : Masse Volumique et conductivité thermique des principaux matériaux de construction, Espace pour Ingenieur (EPI.com) | 0.2 | 0 | 0.95 | Wiki Egis | 0 | ADEME & Berlin city (+tree correction) | 1 | 2
CC7 | Bitominous mix | Enrobé bitumineux beige/blanc | Beige/white |  | 0 | 0.45 | Variante du matériau | 0.94 | Quantifying how landscape composition and configuration affect urban land surface temperatures using machine learning and neutral landscapes, 2019, Osborne Alvares-Sanches Table of Emissivity of various surfaces, Transmetra | 2083000 | Cenk Tezimel, 2003 _ sciencedirect.com | 2 | Basé sur béton armé : Masse Volumique et conductivité thermique des principaux matériaux de construction, Espace pour Ingenieur (EPI.com) | 0.2 | 0 | 0.95 | Wiki Egis | 0 | ADEME & Berlin city (+tree correction) | 1 | 2
CC8 | Concrete Slab | Dalle Béton (beige) | Beige/white |  | 0 | 0.45 | Lutte contre les îlots de chaleurs Urbains, 2010, Grand Lyon | 0.94 | Quantifying how landscape composition and configuration affect urban land surface temperatures using machine learning and neutral landscapes, 2019, Osborne Alvares-Sanches Table of Emissivity of various surfaces, Transmetra | 2083000 | Cenk Tezimel, 2003 _ sciencedirect.com | 1.65 | Masse Volumique et conductivité thermique des principaux matériaux de construction, Espace pour Ingenieur (EPI.com) | 0.2 | 0 | 0.95 | Wiki Egis | 0 | ADEME & Berlin city (+tree correction) | 1 | 2
CC9 | Concrete Slab | Dalle Béton (gris) | Grey/dark |  | 0 | 0.25 | Mona Hammami ("Ville blanche") | 0.94 | Quantifying how landscape composition and configuration affect urban land surface temperatures using machine learning and neutral landscapes, 2019, Osborne Alvares-Sanches Table of Emissivity of various surfaces, Transmetra | 2083000 | Cenk Tezimel, 2003 _ sciencedirect.com | 1.65 | Masse Volumique et conductivité thermique des principaux matériaux de construction, Espace pour Ingenieur (EPI.com) | 0.2 | 0 | 0.95 | Wiki Egis | 0 | ADEME & Berlin city (+tree correction) | 1 | 2
CM1 | Cement | Ciment | Grey/ochre | Weathered | 0 | 0.29 | ICETOOLV1 _ LUMA_2013 | 0.94 | ICETOOLV1 _ LUMA_2013 | 1680000.0 | ICETOOLV1 _ LUMA_2013 | 0.8 | ICETOOLV1 _ LUMA_2013 | 0.2 | 0.0 | 0.95 | Wiki Egis | 0 | ADEME & Berlin city (+tree correction) | 1 | 1
CM2 | Cement | Ciment | Grey | Weathered | 0 | 0.23 | ICETOOLV1 _ LUMA_2015 | 0.91 | ICETOOLV1 _ LUMA_2015 | 1680000.0 | ICETOOLV1 _ LUMA_2015 | 0.8 | ICETOOLV1 _ LUMA_2015 | 0.2 | 0.0 | 0.95 | Wiki Egis | 0 | ADEME & Berlin city (+tree correction) | 1 | 1
CM3 | Cement | Ciment | Grey | Weathered | 0 | 0.41 | ICETOOLV1 _ LUMA_2015 | 0.95 | ICETOOLV1 _ LUMA_2015 | 1680000.0 | ICETOOLV1 _ LUMA_2015 | 0.8 | ICETOOLV1 _ LUMA_2015 | 0.2 | 0.0 | 0.95 | Wiki Egis | 0 | ADEME & Berlin city (+tree correction) | 1 | 1
CM4 | Cement brick | Module en ciment | Yellow | New | 0 | 0.3 | ICETOOLV1 _ LUMA_2015 | 0.94 | ICETOOLV1 _ LUMA_2015 | 1680000.0 | ICETOOLV1 _ LUMA_2015 | 0.8 | ICETOOLV1 _ LUMA_2015 | 0.2 | 0.0 | 0.95 | Wiki Egis | 0 | ADEME & Berlin city (+tree correction) | 1 | 1
CM5 | Cement brick with sand | Module en ciment avec sable | Black/light grey | New | 0 | 0.11 | ICETOOLV1 _ LUMA_2015 | 0.94 | ICETOOLV1 _ LUMA_2015 | 1680000.0 | ICETOOLV1 _ LUMA_2015 | 0.8 | ICETOOLV1 _ LUMA_2015 | 0.2 | 0.0 | 0.95 | Wiki Egis | 0 | ADEME & Berlin city (+tree correction) | 1 | 1
CM6 | Cement brick | Module en ciment | Black | New | 0 | 0.09 | ICETOOLV1 _ LUMA_2015 | 0.95 | ICETOOLV1 _ LUMA_2015 | 1680000.0 | ICETOOLV1 _ LUMA_2015 | 0.8 | ICETOOLV1 _ LUMA_2015 | 0.2 | 0.0 | 0.95 | Wiki Egis | 0 | ADEME & Berlin city (+tree correction) | 1 | 1
CM7 | Cement brick | Module en ciment | Red | Weathered | 0 | 0.17 | ICETOOLV1 _ LUMA_2015 | 0.94 | ICETOOLV1 _ LUMA_2015 | 1680000.0 | ICETOOLV1 _ LUMA_2015 | 0.8 | ICETOOLV1 _ LUMA_2015 | 0.2 | 0.0 | 0.95 | Wiki Egis | 0 | ADEME & Berlin city (+tree correction) | 1 | 1
CM8 | Cement brick with sand | Module en ciment avec sable | Black | Weathered | 0 | 0.2 | ICETOOLV1 _ LUMA_2015 | 0.89 | ICETOOLV1 _ LUMA_2015 | 1680000.0 | ICETOOLV1 _ LUMA_2015 | 0.8 | ICETOOLV1 _ LUMA_2015 | 0.2 | 0.0 | 0.95 | Wiki Egis | 0 | ADEME & Berlin city (+tree correction) | 1 | 1
CM9 | Cement brick | Module en ciment | Light red | New | 0 | 0.22 | ICETOOLV1 _ LUMA_2015 | 0.94 | ICETOOLV1 _ LUMA_2015 | 1680000.0 | ICETOOLV1 _ LUMA_2015 | 0.8 | ICETOOLV1 _ LUMA_2015 | 0.2 | 0.0 | 0.95 | Wiki Egis | 0 | ADEME & Berlin city (+tree correction) | 1 | 1
CM10 | Cement | Ciment | Red | Weathered | 0 | 0.27 | ICETOOLV1 _ LUMA_2013 | 0.95 | ICETOOLV1 _ LUMA_2013 | 1680000.0 | ICETOOLV1 _ LUMA_2013 | 0.8 | ICETOOLV1 _ LUMA_2013 | 0.2 | 0.0 | 0.95 | Wiki Egis | 0 | ADEME & Berlin city (+tree correction) | 1 | 1
GR1 | Granite | Granite (gris/noir) | Black/grey |  | 0 | 0.33 | Indicateurs pour l'analyse de la contribution d'un projet urbain à l'îlot de chaleur, 2010, Khaled | 0.96 | Emissivité et longueur d'onde des matériaux, chaleur naturelle | 2100000 | Thermal Properties of representative soils of the Czech Republic, 2013, Kodesova | 2.8 | Masse Volumique et conductivité thermique des principaux matériaux de construction, Espace pour Ingenieur (EPI.com) Indicateurs pour l'analyse de la contribution d'un projet urbain à l'îlot de chaleur, 2010, Khaled | 0.2 | 0 | 0.8 | Wiki Egis | 0 | ADEME & Berlin city (+tree correction) | 1 | 2
GR2 | Granite | Granite (Beige) | Golden Beige |  | 0 | 0.45 | Indicateurs pour l'analyse de la contribution d'un projet urbain à l'îlot de chaleur, 2010, Khaled | 0.96 | Emissivité et longueur d'onde des matériaux, chaleur naturelle | 2100000 | Thermal Properties of representative soils of the Czech Republic, 2013, Kodesova | 2.8 | Masse Volumique et conductivité thermique des principaux matériaux de construction, Espace pour Ingenieur (EPI.com) Indicateurs pour l'analyse de la contribution d'un projet urbain à l'îlot de chaleur, 2010, Khaled Techno-Science.net : https://www.techno-science.net/glossaire-definition/Masse-volumique-page-2.html | 0.2 | 0 | 0.8 | Wiki Egis | 0 | ADEME & Berlin city (+tree correction) | 1 | 2
GR3 | Granite | Granite (rouge/brun) | Red |  | 0 | 0.25 | Indicateurs pour l'analyse de la contribution d'un projet urbain à l'îlot de chaleur, 2010, Khaled | 0.96 | Emissivité et longueur d'onde des matériaux, chaleur naturelle | 2100000 | Thermal Properties of representative soils of the Czech Republic, 2013, Kodesova | 2.8 | Masse Volumique et conductivité thermique des principaux matériaux de construction, Espace pour Ingenieur (EPI.com) Indicateurs pour l'analyse de la contribution d'un projet urbain à l'îlot de chaleur, 2010, Khaled Techno-Science.net : https://www.techno-science.net/glossaire-definition/Masse-volumique-page-2.html | 0.2 | 0 | 0.8 | Wiki Egis | 0 | ADEME & Berlin city (+tree correction) | 1 | 2
GR4 | Granite | Granite (gris/blanc) | Grey/white |  | 0 | 0.45 | Indicateurs pour l'analyse de la contribution d'un projet urbain à l'îlot de chaleur, 2010, Khaled | 0.96 | Emissivité et longueur d'onde des matériaux, chaleur naturelle | 2100000 | Thermal Properties of representative soils of the Czech Republic, 2013, Kodesova | 2.8 | Masse Volumique et conductivité thermique des principaux matériaux de construction, Espace pour Ingenieur (EPI.com) Indicateurs pour l'analyse de la contribution d'un projet urbain à l'îlot de chaleur, 2010, Khaled Techno-Science.net : https://www.techno-science.net/glossaire-definition/Masse-volumique-page-2.html | 0.2 | 0 | 0.8 | Wiki Egis | 0 | ADEME & Berlin city (+tree correction) | 1 | 2
HC1 | Honeycomb coating (grass) | Revêtement alvéolaire (herbe) | Green&white |  | 0 | 0.375 | 50% valeur albedo beton / 50%valeur albedo gazon | 0.96 | 50% valeur albedo beton / 50%valeur albedo gazon | 2098750 |  | 1.14 | 50% valeur albedo beton / 50%valeur albedo gazon | 0.2 | 0.5 | 0.6 | Wiki Egis | 0.5 | ADEME & Berlin city (+tree correction) | 1 | 2
HC2 | Honeycomb coating (gravel) | Revêtement alvéolaire (gravier) | Grey&white |  | 0 | 0.27 | Anthony Vajou | 0.93 | 50% valeur albedo beton / 50%valeur albedo gravier | 1957500 |  | 2 | 50% valeur albedo beton / 50%valeur albedo gravier | 0.2 | 0 | 0.6 | Wiki Egis | 0.3 | ADEME & Berlin city (+tree correction) | 1 | 2
HC3 | Honeycomb coating (mostly grass) | Revêtement alvéolaire (Majorite herbe) | Green |  | 0 | 0.29 | Anthony Vajou | 0.962 | 30% valeur albedo beton / 70%valeur albedo gazon | 2073500 |  | 0.79 | 30% valeur albedo beton / 70%valeur albedo gazon | 0.2 | 0.7 | 0.6 | Wiki Egis | 0.5 | ADEME & Berlin city (+tree correction) | 1 | 2
MT4 | Metal with paint | Metal peint | Copper patina | New | 0 | 0.45 | ICETOOLV1 _ LUMA_2015 | 0.94 | ICETOOLV1 _ LUMA_2015 | 1680000.0 | ICETOOLV1 _ LUMA_2015 | 0.8 | ICETOOLV1 _ LUMA_2015 | 0.2 | 0.0 | 0.95 | Wiki Egis | 0 | ADEME & Berlin city (+tree correction) | 1 | 1
MT5 | Metal with paint | Metal peint | Slate grey | New | 0 | 0.12 | ICETOOLV1 _ LUMA_2015 | 0.94 | ICETOOLV1 _ LUMA_2015 | 1760000.0 | ICETOOLV1 _ LUMA_2015 | 1.0 | ICETOOLV1 _ LUMA_2015 | 0.2 | 0.0 | 0.95 | Wiki Egis | 0 | ADEME & Berlin city (+tree correction) | 1 | 1
SD1 | Sand dry | Sable sec | Brown |  | 0 | 0.18 | Guide de recommendation pour lutter contre l'effet d'îlot de chaleur urbain à destination des collectivités territoriales, 2012, Ademe, Ile de France _ Indicateurs pour l'analyse de la contribution d'un projet urbain à l'îlot de chaleur, 2010, Khaled | 0.76 | Emissivité et longueur d'onde des matériaux, chaleur naturelle | 1450000 | Cenk Tezimel, 2003 _ sciencedirect.com | 0.396 | Thermoconcept-SARL | 0.2 | 0 | 0.3 | Wiki Egis | 0.3 | ADEME & Berlin city (+tree correction) | 0 | 2
SD2 | Sand wet | Sable humide | Brown |  | 0 | 0.09 | Guide de recommendation pour lutter contre l'effet d'îlot de chaleur urbain à destination des collectivités territoriales, 2012, Ademe, Ile de France _ Indicateurs pour l'analyse de la contribution d'un projet urbain à l'îlot de chaleur, 2010, Khaled | 0.76 | Emissivité et longueur d'onde des matériaux, chaleur naturelle | 2500000 | Cenk Tezimel, 2003 _ sciencedirect.com | 2.2 | Thermoconcept-SARL | 0.2 | 0 | 0.3 | Wiki Egis | 0.3 | ADEME & Berlin city (+tree correction) | 0 | 2
SD3 | Sand | sable blanc | White |  | 0 | 0.55 | Guide de recommendation pour lutter contre l'effet d'îlot de chaleur urbain à destination des collectivités territoriales, 2012, Ademe, Ile de France _ Indicateurs pour l'analyse de la contribution d'un projet urbain à l'îlot de chaleur, 2010, Khaled | 0.76 | Emissivité et longueur d'onde des matériaux, chaleur naturelle | 1450000 | Cenk Tezimel, 2003 _ sciencedirect.com | 0.396 | Thermoconcept-SARL | 0.2 | 0 | 0.3 | Wiki Egis | 0.3 | ADEME & Berlin city (+tree correction) | 0 | 2
ST1 | Sandstone | Grés (beige) | Beige |  | 0 | 0.45 | Guide de recommendation pour lutter contre l'effet d'îlot de chaleur urbain à destination des collectivités territoriales, 2012, Ademe, Ile de France / Indicateurs pour l'analyse de la contribution d'un projet urbain à l'îlot de chaleur, 2010, Khaled | 0.93 | Basé sur valeurs de roches aux propriétés similaires | 2050000 | Thermal Properties of representative soils of the Czech Republic, 2013, Kodesova | 2.3 | Masse Volumique et conductivité thermique des principaux matériaux de construction, Espace pour Ingenieur (EPI.com) Indicateurs pour l'analyse de la contribution d'un projet urbain à l'îlot de chaleur, 2010, Khaled | 0.2 | 0 | 0.8 | Wiki Egis | 0 | ADEME & Berlin city (+tree correction) | 1 | 2
ST2 | Sandstone | Grés (gris) | Light grey |  | 0 | 0.38 | Guide de recommendation pour lutter contre l'effet d'îlot de chaleur urbain à destination des collectivités territoriales, 2012, Ademe, Ile de France / Indicateurs pour l'analyse de la contribution d'un projet urbain à l'îlot de chaleur, 2010, Khaled | 0.93 | Basé sur valeurs de roches aux propriétés similaires | 2050000 | Thermal Properties of representative soils of the Czech Republic, 2013, Kodesova | 2.3 | Masse Volumique et conductivité thermique des principaux matériaux de construction, Espace pour Ingenieur (EPI.com) Indicateurs pour l'analyse de la contribution d'un projet urbain à l'îlot de chaleur, 2010, Khaled | 0.2 | 0 | 0.8 | Wiki Egis | 0 | ADEME & Berlin city (+tree correction) | 1 | 2
ST3 | Sandstone | Grés (rouge) | Red |  | 0 | 0.27 | Guide de recommendation pour lutter contre l'effet d'îlot de chaleur urbain à destination des collectivités territoriales, 2012, Ademe, Ile de France / Indicateurs pour l'analyse de la contribution d'un projet urbain à l'îlot de chaleur, 2010, Khaled | 0.93 | Basé sur valeurs de roches aux propriétés similaires | 2050000 | Thermal Properties of representative soils of the Czech Republic, 2013, Kodesova | 2.3 | Masse Volumique et conductivité thermique des principaux matériaux de construction, Espace pour Ingenieur (EPI.com) Indicateurs pour l'analyse de la contribution d'un projet urbain à l'îlot de chaleur, 2010, Khaled | 0.2 | 0 | 0.8 | Wiki Egis | 0 | ADEME & Berlin city (+tree correction) | 1 | 2
ST4 | Limestone | Calcaire (blanc) | White |  | 0 | 0.68 | Guide de recommendation pour lutter contre l'effet d'îlot de chaleur urbain à destination des collectivités territoriales, 2012, Ademe, Ile de France / Indicateurs pour l'analyse de la contribution d'un projet urbain à l'îlot de chaleur, 2010, Khaled / Icetool V1 Matweb | 0.95 | Emissivité et longueur d'onde des matériaux, chaleur naturelle | 2106000 | Thermal Properties of representative soils of the Czech Republic, 2013, Kodesova | 2.3 | Masse Volumique et conductivité thermique des principaux matériaux de construction, Espace pour Ingenieur (EPI.com) | 0.2 | 0 | 0.8 | Wiki Egis | 0 | ADEME & Berlin city (+tree correction) | 1 | 2
ST5 | Limestone | Calcaire (gris) | Grey |  | 0 | 0.2 | Base sur couleur sombre | 0.95 | Emissivité et longueur d'onde des matériaux, chaleur naturelle | 2106000 | Thermal Properties of representative soils of the Czech Republic, 2013, Kodesova | 2.3 | Masse Volumique et conductivité thermique des principaux matériaux de construction, Espace pour Ingenieur (EPI.com) | 0.2 | 0 | 0.8 | Wiki Egis | 0 | ADEME & Berlin city (+tree correction) | 1 | 2
ST6 | Ceramic | Céramique (beige) | Beige |  | 0 | 0.45 | Variante du matériau | 0.95 | Emissivité et longueur d'onde des matériaux, chaleur naturelle | 2300000 | Thermal Properties of representative soils of the Czech Republic, 2013, Kodesova | 1.5 | public.iutenligne.net https://material-properties.org/fr/porcelaine-densite-capacite-thermique-conductivite-thermique/ | 0.2 | 0 | 0.8 | Wiki Egis | 0 | ADEME & Berlin city (+tree correction) | 1 | 2
ST7 | Porphyry | Porphyre | Dark grey/red |  | 0 | 0.12 | Research on the Polarization of Light from Planets and from Some Terrestrial Substances, 1964, Lyot | 0.94 | Basé sur valeurs de roches aux propriétés similaires | 2120000 |  | 3.5 | Conductivité thermique des materiaux, 2000, CSTB Pompeo Gueret _ energieplus-lesite.be | 0.2 | 0 | 0.8 | Wiki Egis | 0 | ADEME & Berlin city (+tree correction) | 1 | 2
ST8 | Gravel | Gravier | Grey/black |  | 0 | 0.09 | Indicateurs pour l'analyse de la contribution d'un projet urbain à l'îlot de chaleur, 2010, Khaled | 0.92 | Emissivité et longueur d'onde des matériaux, chaleur naturelle | 1500000 | Cenk Tezimel, 2003 _ sciencedirect.com | 2 | Conductivité thermique des materiaux, 2000, CSTB Pompeo Gueret | 0.2 | 0 | 0.37 | Wiki Egis | 0.3 | ADEME & Berlin city (+tree correction) | 1 | 2
STS1 | Stabilized Sand | Stabilisé | Beige |  | 0 | 0.38 | Anthony Vajou | 0.92 | Même valeurs que gravier Emissivité et longueur d'onde des matériaux, chaleur naturelle | 2438000 |  | 2 | Basé sur sable, gravier et béton : Conductivité thermique des materiaux, 2000, CSTB Pompeo Gueret | 0.2 | 0 | 0.7 | Wiki Egis | 0.3 | ADEME & Berlin city (+tree correction) | 1 | 2
STS2 | Stabilized Sand with binder | Stabilisé renforcé avec liant | Beige |  | 0 | 0.38 | Anthony Vajou | 0.92 | Même valeurs que gravier Emissivité et longueur d'onde des matériaux, chaleur naturelle | 2517500 |  | 2 | Basé sur sable, gravier et béton : Conductivité thermique des materiaux, 2000, CSTB Pompeo Gueret | 0.2 | 0 | 0.7 | Wiki Egis | 0.3 | ADEME & Berlin city (+tree correction) | 1 | 2
STS3 | Stabilized Sand | Stabilisé | Grey |  | 0 | 0.35 | Anthony Vajou | 0.92 | Même valeurs que gravier Emissivité et longueur d'onde des matériaux, chaleur naturelle | 2438000 |  | 2 | Basé sur sable, gravier et béton : Conductivité thermique des materiaux, 2000, CSTB Pompeo Gueret | 0.2 | 0 | 0.7 | Wiki Egis | 0.3 | ADEME & Berlin city (+tree correction) | 1 | 2
VG1 | Grass green Watered | Gazon vert | Green |  | 0 | 0.33 | Anthony Vajou _ Indicateurs pour l'analyse de la contribution d'un projet urbain à l'îlot de chaleur, 2010, Khaled | 0.98 | Icetool V1 :(Asaeda & Ca, 2000) | 2500000 | Thermal Properties of representative soils of the Czech Republic, 2013, Kodesova | 0.28 | Energie + | 0.2 | 1 | 0.2 | Wiki Egis | 0.8 | ADEME & Berlin city (+tree correction) | 0 | 2
VG2 | Grass dry | Gazon sec | Yellow |  | 0 | 0.13 | Guide de recommendation pour lutter contre l'effet d'îlot de chaleur urbain à destination des collectivités territoriales, 2012, Ademe, Ile de France | 0.91 | Icetool V1 : Wechsler and Glaser (1966) | 2500000 | Thermal Properties of representative soils of the Czech Republic, 2013, Kodesova | 0.28 | Energie + | 0.2 | 0.8 | 0.2 | Wiki Egis | 0.8 | ADEME & Berlin city (+tree correction) | 0 | 2
VG3 | Dense Deciduous Forest | Forêt décidue | Green |  | 0 | 0.15 | ines.solaire | 0.98 | Quantifying how landscape composition and configuration affect urban land surface temperatures using machine learning and neutral landscapes, 2019, Osborne Alvares-Sanches | 2500000 | Thermal Properties of representative soils of the Czech Republic, 2013, Kodesova | 0.19 | Thermoconcept-SARL | 0.2 | 1.3 | 0.1 | Wiki Egis | 0.8 | ADEME & Berlin city (+tree correction) | 0 | 2
VG4 | Dense Coniferous Forest | Forêt conifère | Green |  | 0 | 0.1 | ines.solaire | 0.98 | Quantifying how landscape composition and configuration affect urban land surface temperatures using machine learning and neutral landscapes, 2019, Osborne Alvares-Sanches | 2500000 | Thermal Properties of representative soils of the Czech Republic, 2013, Kodesova | 0.13 | Thermoconcept-SARL | 0.2 | 1.3 | 0.1 | Wiki Egis | 0.8 | ADEME & Berlin city (+tree correction) | 0 | 2
VG5 | Sédum carpet | Tapis de sédum | Green/red |  | 0 | 0.3 | Anthony Vajou | 0.96 | Quantifying how landscape composition and configuration affect urban land surface temperatures using machine learning and neutral landscapes, 2019, Osborne Alvares-Sanches | 720000 |  | 2 | Bruxelle environnement | 0.2 | 0.7 | 0.5 | Wiki Egis | 0.5 | ADEME & Berlin city (+tree correction) | 0 | 2
VG6 | Wood chips | Copeaux de bois | Brown |  | 0 | 0.3 | Anthony Vajou | 0.91 | Proche du bois | 52500 |  | 0.06 | Picbleu.fr | 0.2 | 0 | 0.4 | Wiki Egis | 0.5 | ADEME & Berlin city (+tree correction) | 0 | 2
VG7 | Wood | Palette de bois | Brown |  | 0 | 0.35 | Anthony Vajou _ Mona Hammami ("Ville blanche") _ 'Lutte contre les îlots de chaleurs Urbains, 2010, Grand Lyon | 0.9 | Emissivité et longueur d'onde des matériaux, chaleur naturelle _ Indicateurs pour l'analyse de la contribution d'un projet urbain à l'îlot de chaleur, 2010, Khaled | 960000 |  | 0.23 | Masse Volumique et conductivité thermique des principaux matériaux de construction, Espace pour Ingenieur (EPI.com) | 0.2 | 0 | 0.9 | Wiki Egis | 0.5 | ADEME & Berlin city (+tree correction) | 0 | 2
VG8 | Mix of stone and ground | Mélange terre/pierre | Green/brown |  | 0 | 0.29 | Anthony Vajou | 0.98 | Basé sur émissivité gazon et sol nu | 2140000 |  | 0.5574 | 60% pierre minérale et 40% terre organique | 0.2 | 0 | 0.5 | Wiki Egis | 0.5 | ADEME & Berlin city (+tree correction) | 0 | 2
VG9 | Mineral bare soil | Sol nu minérale / Terre fortement desseche | Brown |  | 0 | 0.29 | Anthony Vajou | 0.98 | Quantifying how landscape composition and configuration affect urban land surface temperatures using machine learning and neutral landscapes, 2019, Osborne Alvares-Sanches (hypothèse même émissivité pour tous les matériaux naturels) | 1900000 | Thermal Properties of representative soils of the Czech Republic, 2013, Kodesova | 0.321 | Thermoconcept-SARL | 0.2 | 0 | 0.7 | Wiki Egis | 0.3 | ADEME & Berlin city (+tree correction) | 0 | 2
VG10 | Organic bare soil | Sol nu organique | Brown |  | 0 | 0.25 | Guide de recommendation pour lutter contre l'effet d'îlot de chaleur urbain à destination des collectivités territoriales, 2012, Ademe, Ile de France _ Indicateurs pour l'analyse de la contribution d'un projet urbain à l'îlot de chaleur, 2010, Khaled | 0.98 | Quantifying how landscape composition and configuration affect urban land surface temperatures using machine learning and neutral landscapes, 2019, Osborne Alvares-Sanches (hypothèse même émissivité pour tous les matériaux naturels) | 2500000 | Thermal Properties of representative soils of the Czech Republic, 2013, Kodesova | 0.912 | Thermoconcept-SARL | 0.2 | 0 | 0.4 | Wiki Egis | 0.5 | ADEME & Berlin city (+tree correction) | 0 | 2
WT1 | Water | Eau | Blue |  | 0 | 0.06 | Guide de recommendation pour lutter contre l'effet d'îlot de chaleur urbain à destination des collectivités territoriales, 2012, Ademe, Ile de France | 0.96 | Emissivité et longueur d'onde des matériaux, chaleur naturelle | 4186000 | Cenk Tezimel, 2003 _ sciencedirect.com | 0.66 | Masse Volumique et conductivité thermique des principaux matériaux de construction, Espace pour Ingenieur (EPI.com) | 0.2 | 1 | 1 | SNC-Lavalin, Amiens Metropole, 2016, Projet de construction d'un dépôt de bus | 1 | ADEME & Berlin city (+tree correction) | 0 | 2
WT2 | Artificial water (fountain) | Fontaine | Blue |  | 0 | 0.06 | Guide de recommendation pour lutter contre l'effet d'îlot de chaleur urbain à destination des collectivités territoriales, 2012, Ademe, Ile de France | 0.96 | Emissivité et longueur d'onde des matériaux, chaleur naturelle | 4186001 | Cenk Tezimel, 2003 _ sciencedirect.com | 0.66 | Masse Volumique et conductivité thermique des principaux matériaux de construction, Espace pour Ingenieur (EPI.com) | 0.2 | 1 | 1 | SNC-Lavalin, Amiens Metropole, 2016, Projet de construction d'un dépôt de bus | 0.5 | ADEME & Berlin city (+tree correction) | 1 | 2